## Materials
commercial_name | base_polymer | reinforcement | tensile_strength_mpa | flexural_modulus_mpa | izod_impact_j_m | heat_deflection_temp_c | ul94_rating | solved_pain_points | typical_applications
ZA02111 | ABS | 无 | 45 | 2200 | 300 | 90 | HB | 高刚性;良好的表面光泽;易加工 | 汽车内饰件;家电外壳;玩具;日用品
0215A | ABS | 无 | 45 | 2200 | 300 | 90 | HB | 高刚性;良好的表面光泽;易加工 | 汽车内饰件;家电外壳;玩具;日用品
AG15E1 | ABS | 无 | 45 | 2200 | 300 | 90 | HB | 高刚性;良好的表面光泽;易加工 | 汽车内饰件;家电外壳;玩具;日用品
DG417 | ABS | 无 | 45 | 2200 | 300 | 90 | HB | 高刚性;良好的表面光泽;易加工 | 汽车内饰件;家电外壳;玩具;日用品
PA-757 | ABS | 无 | 45 | 2200 | 300 | 90 | HB | 高刚性;良好的表面光泽;易加工 | 汽车内饰件;家电外壳;玩具;日用品
PA-758 | ABS | 无 | 50 | 2300 | 320 | 88 | HB | 高透明;抗冲击;光学级 | 透明外壳;展示件;光学部件
PA-757K | ABS | 无 | 45 | 2200 | 300 | 90 | HB | 高刚性;良好的表面光泽;易加工 | 汽车内饰件;家电外壳;玩具;日用品
A-2020 | ABS | 无 | 45 | 2200 | 300 | 90 | HB | 高刚性;良好的表面光泽;易加工 | 汽车内饰件;家电外壳;玩具;日用品
HI-121H | ABS | 无 | 45 | 2200 | 300 | 90 | HB | 高刚性;良好的表面光泽;易加工 | 汽车内饰件;家电外壳;玩具;日用品
AG15A1 | ABS | 无 | 45 | 2200 | 300 | 90 | HB | 高刚性;良好的表面光泽;易加工 | 汽车内饰件;家电外壳;玩具;日用品
920 | ABS | 无 | 45 | 2200 | 300 | 90 | HB | 高刚性;良好的表面光泽;易加工 | 汽车内饰件;家电外壳;玩具;日用品
KF-730 | ABS | 无 | 45 | 2200 | 300 | 90 | HB | 高刚性;良好的表面光泽;易加工 | 汽车内饰件;家电外壳;玩具;日用品
0215H | ABS | 无 | 45 | 2200 | 300 | 90 | HB | 高刚性;良好的表面光泽;易加工 | 汽车内饰件;家电外壳;玩具;日用品
HP-181 | ABS | 无 | 45 | 2200 | 300 | 90 | HB | 高刚性;良好的表面光泽;易加工 | 汽车内饰件;家电外壳;玩具;日用品
AF-312C | ABS | 无 | 45 | 2200 | 300 | 90 | HB | 高刚性;良好的表面光泽;易加工 | 汽车内饰件;家电外壳;玩具;日用品
PA-765A | ABS | 无 | 45 | 2200 | 300 | 90 | HB | 高刚性;良好的表面光泽;易加工 | 汽车内饰件;家电外壳;玩具;日用品
0210 | ABS | 无 | 45 | 2200 | 300 | 90 | HB | 高刚性;良好的表面光泽;易加工 | 汽车内饰件;家电外壳;玩具;日用品
HA-714 | ABS | 无 | 45 | 2200 | 300 | 90 | HB | 高刚性;良好的表面光泽;易加工 | 汽车内饰件;家电外壳;玩具;日用品
PA-777D | ABS | 无 | 48 | 2400 | 280 | 105 | HB | 高耐热;尺寸稳定 | 汽车内饰高温区域;电子电器
GP-22 | ABS | 无 | 45 | 2200 | 300 | 90 | HB | 高刚性;良好的表面光泽;易加工 | 汽车内饰件;家电外壳;玩具;日用品
CT2010 | ABS | 无 | 45 | 2200 | 300 | 90 | HB | 高刚性;良好的表面光泽;易加工 | 汽车内饰件;家电外壳;玩具;日用品
FM090 | POM | 无 | 68 | 2800 | 75 | 110 | HB | 高刚性;耐磨;自润滑;尺寸稳定 | 精密齿轮;轴承保持架;传送带部件;卡扣
M90-44 | POM | 无 | 68 | 2800 | 75 | 110 | HB | 高刚性;耐磨;自润滑;尺寸稳定 | 精密齿轮;轴承保持架;传送带部件;卡扣
MC90 | POM | 无 | 68 | 2800 | 75 | 110 | HB | 高刚性;耐磨;自润滑;尺寸稳定 | 精密齿轮;轴承保持架;传送带部件;卡扣
HLMC90 | POM | 无 | 68 | 2800 | 75 | 110 | HB | 高刚性;耐磨;自润滑;尺寸稳定 | 精密齿轮;轴承保持架;传送带部件;卡扣
M90 | POM | 无 | 68 | 2800 | 75 | 110 | HB | 高刚性;耐磨;自润滑;尺寸稳定 | 精密齿轮;轴承保持架;传送带部件;卡扣
100P | POM | 无 | 65 | 2600 | 100 | 110 | HB | 超高韧性;抗冲击;耐磨 | 高冲击部件;卡扣;安全扣
500P | POM | 无 | 68 | 2800 | 75 | 110 | HB | 均衡性能;通用级;耐磨 | 精密齿轮;轴承;传送带部件
F20-03 | POM | 无 | 68 | 2800 | 75 | 110 | HB | 高刚性;耐磨;自润滑;尺寸稳定 | 精密齿轮;轴承保持架;传送带部件;卡扣
K90-1 | POM | 无 | 68 | 2800 | 75 | 110 | HB | 高刚性;耐磨;自润滑;尺寸稳定 | 精密齿轮;轴承保持架;传送带部件;卡扣
30-A(M90) | POM | 无 | 68 | 2800 | 75 | 110 | HB | 高刚性;耐磨;自润滑;尺寸稳定 | 精密齿轮;轴承保持架;传送带部件;卡扣
K300 | POM | 无 | 72 | 3100 | 65 | 115 | HB | 高刚性;高流动;耐磨 | 薄壁部件;精密齿轮;卡扣
100PNC010 | POM | 无 | 65 | 2600 | 100 | 110 | HB | 超高韧性;抗冲击;耐磨 | 高冲击部件;卡扣;安全扣
500PNC010 | POM | 无 | 68 | 2800 | 75 | 110 | HB | 均衡性能;通用级;耐磨 | 精密齿轮;轴承;传送带部件
CM-211 | PMMA | 无 | 70 | 3100 | 40 | 95 | HB | 高透明度;耐候性好;表面硬度高 | 光学透镜;导光板;展示架;标牌
YH001 | PMMA | 无 | 70 | 3100 | 40 | 95 | HB | 高透明度;耐候性好;表面硬度高 | 光学透镜;导光板;展示架;标牌
CM-205 | PMMA | 无 | 70 | 3100 | 40 | 95 | HB | 高透明度;耐候性好;表面硬度高 | 光学透镜;导光板;展示架;标牌
MF001 | PMMA | 无 | 70 | 3100 | 40 | 95 | HB | 高透明度;耐候性好;表面硬度高 | 光学透镜;导光板;展示架;标牌
8N | PMMA | 无 | 72 | 3200 | 45 | 100 | HB | 光学级;高透明92%;耐候性好 | 光学透镜;导光板;医疗器械;显示屏
LG2 | PMMA | 无 | 72 | 3200 | 45 | 100 | HB | 光学级;高透明;耐候性好 | 光学透镜;导光板;显示屏面板
IRD-70 | PMMA | 无 | 65 | 2800 | 60 | 90 | HB | 耐冲击;高韧性;抗开裂 | 户外标牌;展示架;照明灯具
MH | PMMA | 无 | 72 | 3200 | 38 | 105 | HB | 耐热级;尺寸稳定 | 高温环境部件;车灯透镜
V040 | PMMA | 无 | 65 | 2800 | 60 | 90 | HB | 耐冲击;高韧性;抗开裂 | 户外标牌;展示架;照明灯具
IH-830 | PMMA | 无 | 75 | 3400 | 35 | 98 | HB | 高刚性;表面硬度高 | 精密光学部件;导光板
IF850 | PMMA | 无 | 72 | 3200 | 45 | 100 | HB | 高流动;光学级;易成型 | 薄壁光学件;导光板
SX-304 | PMMA | 无 | 70 | 3100 | 40 | 95 | HB | 高透明度;耐候性好;表面硬度高 | 光学透镜;导光板;展示架;标牌
HD01L | PMMA | 无 | 72 | 3200 | 45 | 100 | HB | 光学级;高透明;耐候性好 | 光学透镜;导光板;显示屏面板
CM-207 | PMMA | 无 | 70 | 3100 | 40 | 95 | HB | 高透明度;耐候性好;表面硬度高 | 光学透镜;导光板;展示架;标牌
IRL-409 | PMMA | 无 | 65 | 2800 | 60 | 90 | HB | 耐冲击;高韧性;抗开裂 | 户外标牌;展示架;照明灯具
VH5000 | PMMA | 无 | 78 | 3500 | 30 | 105 | HB | 高硬度;耐磨;表面光泽好 | 高耐磨部件;光学镜头
VH5001 | PMMA | 无 | 78 | 3500 | 30 | 105 | HB | 高硬度;耐磨;表面光泽好 | 高耐磨部件;光学镜头
DR101 | PMMA | 无 | 65 | 2800 | 60 | 90 | HB | 耐冲击;高韧性;抗开裂 | 户外标牌;展示架;照明灯具
PC-1100 | PC | 无 | 65 | 2300 | 750 | 130 | V2 | 高透明;抗冲击;耐热 | 电子外壳;车灯透镜;防护罩
2805 | PC | 无 | 65 | 2300 | 750 | 130 | V2 | 高透明;抗冲击;耐热 | 电子外壳;车灯透镜;防护罩
HS102R | PC | 无 | 65 | 2300 | 750 | 130 | V2 | 高透明;抗冲击;耐热 | 电子外壳;车灯透镜;防护罩
PC-110 | PC | 无 | 65 | 2300 | 750 | 130 | V2 | 高透明;抗冲击;耐热 | 电子外壳;车灯透镜;防护罩
1609T-11 | PC | 无 | 65 | 2300 | 750 | 130 | V2 | 高透明;抗冲击;耐热 | 电子外壳;车灯透镜;防护罩
WY-111BR | PC | 无 | 65 | 2300 | 750 | 130 | V2 | 高透明;抗冲击;耐热 | 电子外壳;车灯透镜;防护罩
L-1250Y | PC | 无 | 68 | 2400 | 800 | 135 | V2 | 光学级;高透明89%;低应力 | 光学透镜;车灯;医疗器械
945A-116 | PC | 无 | 62 | 2200 | 700 | 130 | V0 | 阻燃V0;高透明 | 电子电器外壳;充电器
2405 | PC | 无 | 65 | 2300 | 750 | 130 | V2 | 低粘度;易脱模;高透明 | 薄壁件;电子外壳
HC-31RT | PC | 无 | 65 | 2300 | 750 | 130 | V2 | 高透明;抗冲击;耐热 | 电子外壳;车灯透镜;防护罩
2407 | PC | 无 | 65 | 2300 | 750 | 130 | V2 | 低粘度;抗紫外线;高透明 | 户外薄壁件;电子外壳
G1010-F | PC | 无 | 65 | 2300 | 750 | 130 | V2 | 高透明;抗冲击;耐热 | 电子外壳;车灯透镜;防护罩
2456 | PC | 无 | 65 | 2300 | 750 | 130 | V2 | 食品接触级;高透明 | 食品容器;水杯;奶瓶
2807 | PC | 无 | 65 | 2300 | 750 | 130 | V2 | 中粘度;抗紫外线;高透明 | 户外电子外壳;车灯
945-701 | PC | 无 | 62 | 2200 | 700 | 130 | V0 | 阻燃V0;高透明 | 电子电器外壳;充电器
940A-116 | PC | 无 | 62 | 2200 | 700 | 130 | V0 | 阻燃V0;高流动 | 薄壁阻燃件;电子外壳
500R-739 | PC | 10% Glass Fiber | 75 | 3800 | 150 | 138 | V0 | 玻纤增强;高刚性;阻燃 | 结构件;电子电器支架
JY-PC910RB | PC | 无 | 65 | 2300 | 750 | 130 | V2 | 高透明;抗冲击;耐热 | 电子外壳;车灯透镜;防护罩
945NC | PC | 无 | 62 | 2200 | 700 | 130 | V0 | 阻燃V0;高透明;本色 | 电子电器外壳;充电器
2805（蓝扇） | PC | 无 | 65 | 2300 | 750 | 130 | V2 | 高透明;抗冲击;耐热 | 电子外壳;车灯透镜;防护罩
EXL1414BK1A068 | PC | 无 | 60 | 2100 | 900 | 125 | V2 | 超高韧性;耐低温;黑色 | 手机外壳;抗冲击部件
500R-131 | PC | 10% Glass Fiber | 75 | 3800 | 150 | 138 | V0 | 玻纤增强;高刚性;阻燃 | 结构件;电子电器支架